## Нормат и расчетные
Нормативные и расчетные физические и теплофизические характеристики грунтов
№ п/п | № ИГЭ | Геол. Индекс | Наименование грунта по ГОСТ 25100-2011 | Нормативные значения | [12 empty] | Расчетные значения
|  |  |  | Суммарная (естественная влажность влажность, % |  |  |  |  | Плотность в естественном залегани, т /м3 | Плотность скелета |  | Коэффициент пористости, дол. ед. | Число пластичности | Потери при прокаливании, % | Влажность за счет ледяных включений, % | Температура начала замерзания,град.Цельсия | по несущей способности
[5 empty] | Влажность на пределе текучести.% | Влажность на пределе раскатывания. % | Число пластичности, дол. ед. | Показатель текучести грунта в талом состоянии, дол. ед. |  | Плотность скелета, т /м3 | Плотность частиц, т /м3 |  | Засоленность, % |  |  |  | Теплопроводность талого грунта, Ккал/м.ч. Град. Цельсия | Теплопроводность мерзлого грунта,Ккал/м.ч. Град. Цельсия | Объемная теплоемкость талого грунта, Ккал/м3. град.Цельсия | Объемная теплоемкость мерзлого грунта грунта, Ккал/м3. град.Цельсия
5 | 1 | t IV | Насыпной грунт - песок пылеватый с гнездами супеси, местами с гравием до 15%, мерзлый | 19.5 | - | - | - | - | 1.94 | 1.62 | 2.66 | 0.639 | 0.3 | 1.3 | - | -1.2 | 1.9 | 2.1 | 690 | 520
7 | 1а | t IV | Насыпной грунт - супесь с гнездами песка пылеватого и с гравием до 15%, мерзлая в талом состоянии пластичная | 13.8 | 17.3 | 12.5 | 4.8 | 0.26 | 2.02 | 1.77 | 2.69 | 0.518 | 0.2 | 2 | 0 | -1.3 | 1.4 | 1.5 | 590 | 520
9 | 2 | al-m III | Песок пылеватый, твёрдомёрзлый, слабольдитсый, массивной криотекстуры | 19.2 | - | - | - | - | 2 | 1.68 | 2.66 | 0.585 | 0.3 | 1 | 0 | -1.4 | 2.07 | 2.25 | 710 | 567
11 | 3 | al-m III | Супесь песчанистая с прослоями песка пылеватого с гравием, твёрдомёрзлая в талом состоянии пластичная, слабольдистая, массивной криотекстуры. | 17 | 20.2 | 14.6 | 5.6 | 0.43 | 2.05 | 1.76 | 2.69 | 0.533 | 0.3 | 2.3 | 0.9 | -1.5 | 1.5 | 1.6 | 700 | 550
12 | 4 | al-m III | Супесь песчанистая с прослоями песка пылеватого с гравием, твёрдомёрзлая в талом состоянии твердая, слабольдистая, массивной криотекстуры. | 12 | 20.2 | 14.2 | 6 | -0.37 | 2.11 | 1.88 | 2.69 | 0.427 | 0.2 | 2.3 | - | -1.4 | 1.42 | 1.5 | 590 | 525
13 | 5 | al-m III | Суглинок легкий песчанистый, пылеватый с гравием, твердомерзлый в талом состоянии тугопластичный массивной криотекстуры. | 18.5 | 24.3 | 14.3 | 10 | 0.42 | 2.01 | 1.69 | 2.71 | 0.597 | 0.2 | 1 | 1.3 | -1.1 | 1.25 | 1.4 | 700 | 520

## Сводн. табл
Ведомость лабораторных испытаний грунтов
№ Выработки | Интервал отбора образца, м | Гранулометрический состав грунтов, %. | [10 empty] | Плотность грунта |  |  |  | Коэффициент пористости, e Дол. Ед. | Влажность | [6 empty] | Число пластичности Ip, % | Показатель текучести,IL | Полная влагоемкость W, % | Коэфф.водонасыщения Sr, д.е. | Пористость п, % | Предел прчн. одн. сж. в воздушно-сухом состояни МПа | Предел прчн. одн. сж. в водонасыщ. Состоянии. МПа | Коэффициент размягчаемости в воде | Коэффициент выветрелости
|  | > 10 мм | 10-5 мм | 5-2 мм | 2-1 мм | 1-0,5 мм | 0,5-0,25 мм | 0,25-0,1 мм | 0,1-0,05 (<0,1) мм | 0,05-0,01 мм | 0,01-0,002 мм | < 0,002 мм | Плотность частиц грунта rs, (г/см³) | Плотность грунта в естественном залегании r,(г/см³) |  | Плотность скелета грунта rd, (г/см³) |  | Природная (суммарная для мерзлых грунтов) влажность w, % |  | Влажность за счет видимых ледяных включений | Влажность на границе текучести wL,% |  | Влажность на границе раскатывания wP, %
1 | 2 | 3 | 4 | 5 | 6 | 7 | 8 | 9 | 10 | 11 | 12 | 13 | 14 | 15 | 15 | 16 | 17 | 18 | 18 | 19 | 19 | 20 | 20 | 21 | 21 | 22 | 23 | 24 | 25 | 26 | 27 | 28 | 29
ИГЭ-2. Суглинки легкие пылеватые полутвердые с гравием, галькой до 10% с прослоями и линзами песка мелкого
1 | 3 |  | 3.1 | 2.2 | 6.9 | 9.9 | 9.4 | 15 | 13.4 | 17.7 | 15.7 | 6.7 | 2.71 | 2.25 |  | 1.980634 | 0.3682489 | 13.6 |  |  | 20 |  | 12.9 |  | 7.1 | 0.09859155 | 13.58852 | 1.000845 | 26.91388
5 | 3 |  | 1.5 | 3.2 | 3.4 | 7.6 | 7.8 | 14.4 | 12.9 | 19.2 | 18.8 | 11.2 | 2.7 | 2.18 |  | 1.902269 | 0.4193578 | 14.6 |  |  | 23.8 |  | 14.5 |  | 9.3 | 0.01075269 | 15.53177 | 0.9400088 | 29.5456
6 | 2.5 |  | 1.2 | 1.9 | 2.5 | 8.4 | 8.2 | 16.7 | 12.7 | 16.7 | 18.9 | 12.8 | 2.71 | 2.17 |  | 1.857877 | 0.4586544 | 16.8 |  |  | 24.6 |  | 15.6 |  | 9 | 0.1333333 | 16.92452 | 0.9926429 | 31.44366
6 | 4 | [11 empty] | 2.7 | 2.24 |  | 1.971831 | 0.3692857 | 13.6 |  |  | 20.1 |  | 12.7 |  | 7.4 | 0.1216216 | 13.67725 | 0.994352 | 26.96922
7 | 2 |  | 1 | 1.8 | 2.1 | 6.5 | 7.5 | 15 | 14.3 | 16.5 | 22.8 | 12.5 | 2.7 | 2.13 |  | 1.828326 | 0.4767606 | 16.5 |  |  | 26.5 |  | 15 |  | 11.5 | 0.1304348 | 17.6578 | 0.9344313 | 32.28422
7 | 3 |  | 3.3 | 1.3 | 5.1 | 6.9 | 7.2 | 13.3 | 12.4 | 19.5 | 26.5 | 4.5 | 2.71 | 2.18 |  | 1.90393 | 0.4233716 | 14.5 |  |  | 24.6 |  | 15 |  | 9.6 | -0.05208333 | 15.62257 | 0.9281445 | 29.74428
8 | 2 | 1.4 | 2.4 | 3.3 | 2.7 | 8.3 | 8 | 13.6 | 12 | 17.6 | 17.1 | 13.6 | 2.71 | 2.21 |  | 1.930131 | 0.4040498 | 14.5 |  |  | 24.1 |  | 14.8 |  | 9.3 | -0.03225806 | 14.90959 | 0.9725287 | 28.77745
8 | 3 | [11 empty] | 2.7 | 2.15 |  | 1.859862 | 0.4517209 | 15.6 |  |  | 23.5 |  | 15.5 |  | 8 | 0.0125 | 16.7304 | 0.9324341 | 31.11624
9 | 2.5 |  | 6 | 1.7 | 1.7 | 7.4 | 8.4 | 15.8 | 13.7 | 16.4 | 17.9 | 15.4 | 2.71 | 2.19 |  | 1.891192 | 0.4329589 | 15.8 |  |  | 24.9 |  | 15.5 |  | 9.4 | 0.03191489 | 15.97634 | 0.9889622 | 30.21433
10 | 2 |  |  | 1.5 | 5.5 | 7.1 | 7.4 | 12.5 | 11 | 26.3 | 17 | 11.7 | 2.64 | 2.04 |  | 1.707113 | 0.5464706 | 19.5 |  |  | 25.3 |  | 18 |  | 7.3 | 0.2054795 | 20.69964 | 0.9420452 | 35.33663
Среднее значение | [12 empty] | 2.699 | 2.174 | #DIV/0! | 1.883316 | 0.4350879 | 15.5 | #DIV/0! | #DIV/0! | 23.74 | #DIV/0! | 14.95 | #DIV/0! | 8.79 | 0.06602869 | 16.13184 | 0.9626395 | 30.23455
ИГЭ-3. Супеси твердые с гравием, галькой со щебнем известняка до 15% с прослоями и линзами песка мелкого
1 | 4 |  | 0.5 | 4.1 | 3.6 | 9.3 | 8.2 | 15.1 | 14.9 | 18.8 | 14 | 11.5 | 2.69 | 2.26 |  | 2.036036 | 0.3211947 | 11 | 17.9 |  | 17.9 |  | 11.4 |  | 6.5 | -0.06153846 | 11.94032 | 0.9212481 | 24.31093
5 | 4 | [11 empty] | 2.68 | 2.19 |  | 1.974752 | 0.3571324 | 10.9 | 17.9 |  | 18.9 |  | 11.8 |  | 7.1 | -0.1267606 | 13.32584 | 0.8179599 | 26.31522
5 | 6 |  | 0.6 | 1.3 | 1.9 | 7 | 10.2 | 20 | 15.6 | 17.7 | 15.2 | 10.5 | 2.7 | 2.25 |  | 2.03252 | 0.3284 | 10.7 | 17.9 |  | 16.9 |  | 10.8 |  | 6.1 | -0.01639344 | 12.16296 | 0.8797199 | 24.72147
5 | 8.5 | 14.6 | 1.3 | 1.6 | 2.6 | 6.6 | 7 | 13.8 | 12 | 16.8 | 19 | 4.7 | 2.71 | 2.3 |  | 2.094718 | 0.2937304 | 9.8 |  |  | 16.8 |  | 11.5 |  | 5.3 | -0.3207547 | 10.83876 | 0.9041623 | 22.70415
6 | 5 | [11 empty] | 2.7 | 2.21 |  | 1.998192 | 0.3512217 | 10.6 |  |  | 17.5 |  | 11.5 |  | 6 | -0.15 | 13.00821 | 0.8148699 | 25.9929
6 | 7 | [11 empty] | 2.68 | 2.19 |  | 1.976534 | 0.3559087 | 10.8 |  |  | 16.8 |  | 11.8 |  | 5 | -0.2 | 13.28017 | 0.8132423 | 26.24872
7 | 4 | [11 empty] | 2.7 | 2.28 |  | 2.054054 | 0.3144737 | 11 |  |  | 18.9 |  | 12.5 |  | 6.4 | -0.234375 | 11.64717 | 0.9444351 | 23.92392
7 | 5 |  | 2.9 | 2 | 3.2 | 6.9 | 7.9 | 17.4 | 15.8 | 19.2 | 14.9 | 9.8 | 2.69 | 2.25 |  | 2.023381 | 0.3294578 | 11.2 | 18.1 |  | 18.1 |  | 11.7 |  | 6.4 | -0.078125 | 12.2475 | 0.9144723 | 24.78136
8 | 4 |  | 2.4 | 2.4 | 5.3 | 8.5 | 8.3 | 15.2 | 13.8 | 19.5 | 15.8 | 8.8 | 2.7 | 2.3 |  | 2.075812 | 0.3006957 | 10.8 | 17.8 |  | 17.8 |  | 11.4 |  | 6.4 | -0.09375 | 11.13688 | 0.9697513 | 23.11806
8 | 5 | [11 empty] | 2.69 | 2.25 | #DIV/0! | 2.03 | 0.3251232 | 10.6 | 17.92 | #DIV/0! | 17.5 | #DIV/0! | 10.7 | #DIV/0! | 6.133333 | -0.1424108 | 12.17642 | 0.8866512 | 24.67964
Среднее значение | [12 empty] | 2.694 | 2.248 | #DIV/0! | 2.0296 | 0.3277338 | 10.74 | 17.92 | #DIV/0! | 17.71 | #DIV/0! | 11.51 | #DIV/0! | 6.133333 | -0.1424108 | 12.17642 | 0.8866512 | 24.67964
ИГЭ-4. Щебенистые грунты известняка с супесчаным твердым заполнителем до 35%
1 | 6 | [11 empty] | 2.84 | 2.31 |  | 2.156863 | 0.3167273 | 7.1 | [8 empty] | 11.15237 | 0.6366361 | 24.05413
5 | 10 | [11 empty] | 2.85 | 2.3 |  | 2.108158 | 0.3518913 | 9.1 | [8 empty] | 12.34706 | 0.7370174 | 26.02956
7 | 8 | 53.2 | 11.3 | 6.4 | 5.2 | 4.3 | 3.2 | 2.2 | 14.2 |  |  |  | 2.83 | 2.32 |  | 2.199052 | 0.2869181 | 5.5 | [8 empty] | 10.13845 | 0.5424893 | 22.29498
8 | 6 | 61.3 | 9.1 | 2.3 | 1.9 | 1 | 1.3 | 8 | 15.1 |  |  |  | 2.83 | 2.29 |  | 2.178877 | 0.2988341 | 5.1 | [8 empty] | 10.55951 | 0.4829771 | 23.00787
8 | 8 | 67 | 10 | 4.4 | 1.7 | 2.2 | 1.5 | 3.5 | 9.7 |  |  |  | 2.85 | 2.35 |  | 2.171904 | 0.3122128 | 8.2 | [8 empty] | 10.95483 | 0.748528 | 23.79285
9 | 4 | 71.2 | 1.3 | 3.5 | 2.9 | 5.2 | 3.1 | 2.3 | 10.5 |  |  |  | 2.84 | 2.32 |  | 2.154132 | 0.3183966 | 7.7 | [8 empty] | 11.21115 | 0.6868165 | 24.15029
10 | 3.5 | 57.3 | 10.1 | 4.5 | 4.5 | 2.1 | 5.6 | 4.5 | 11.4 |  |  |  | 2.85 | 2.28 |  | 2.148916 | 0.32625 | 6.1 | [8 empty] | 11.44737 | 0.5328736 | 24.59943
Среднее значение | [12 empty] | 2.841429 | 2.31 | #DIV/0! | 2.1597 | 0.31589 | 6.971429 | 17.92 | #DIV/0! | [6 empty] | 11.11582 | 0.6239054 | 23.98987
Заполнитель щебенистых грунтов
1 | 6 | [11 empty] | 2.69 |  |  |  |  | 10.1 | 17.9 |  | 16.9 |  | 10.7 | 17.8 | 6.2 | -0.09677419
5 | 10 | [11 empty] | 2.68 |  |  |  |  | 8.8 |  |  | 16.8 |  | 9.5 | 17.8 | 7.3 | -0.09589041
7 | 8 | [11 empty] | 2.7 |  |  |  |  | 10.6 |  |  | 17.5 |  | 11 | 17.8 | 6.5 | -0.06153846
8 | 6 | [11 empty] | 2.68 |  |  |  |  | 9.8 |  |  | 16.8 |  | 10.3 | 17.8 | 6.5 | -0.07692308
10 | 3.5 | [11 empty] | 2.7 |  |  |  |  | 11 |  |  | 18.9 |  | 11.5 | 18.1 | 7.4 | -0.06756757
9 | 4 | [11 empty] | 2.69 |  |  |  |  | 11.2 | 18.1 |  | 18.1 |  | 12.1 | 17.8 | 6 | -0.15
Среднее значение | [12 empty] | 2.69 |  |  |  |  | 10.25 | 17.97333 | #DIV/0! | 17.5 | #DIV/0! | 10.85 | 17.85 | 6.65 | -0.09144895
ИГЭ-5. Известняки светло-серые средней прочности, сильнотрещиноватые, слабовыветрелые, размягчаемые.
1 | 7.8 | [11 empty] | 2.85 | 2.59 |  |  |  | 2.5 | [11 empty] | 23 | 12 | 0.5217391 | 0.9087719
5 | 11.5 | [11 empty] | 2.84 | 2.37 |  |  |  | 3.2 | [11 empty] | 85 | 70 | 0.8235294 | 0.834507
7 | 10 | [11 empty] | 2.85 | 2.5 |  |  |  | 5.2 | [11 empty] | 28 | 19 | 0.6785714 | 0.877193
7 | 11.8 | [11 empty] | 2.85 | 2.68 |  |  |  | 2.8 | [11 empty] | 54 | 43 | 0.7962963 | 0.9403509
8 | 9 | [11 empty] | 2.85 | 2.58 |  |  |  | 3.5 | [11 empty] | 22 | 13 | 0.5909091 | 0.9052632
8 | 11 | [11 empty] | 2.84 | 2.46 |  |  |  | 4.1 | [11 empty] | 35 | 24 | 0.6857143 | 0.8661972
Среднее значение | [12 empty] | 2.846667 | 2.53 | #DIV/0! |  |  | 3.55 | 18.03667 | #DIV/0! | [9 empty] | 41.16667 | 30.16667 | 0.6827933 | 0.8887139
Естественная плотность щебенистых грцнтов МГЭ-4 приведена по плотности обломков известняка.