## Агр_грунт
13 | 23 | 4
РЕЗУЛЬТАТЫ ОПРЕДЕЛЕНИЯ КОРРОЗИОННОЙ АГРЕССИВНОСТИ ГРУНТОВ
ПО ОТНОШЕНИЮ К БЕТОНУ НОРМАЛЬНОЙ ПРОНИЦАЕМОСТИ
И СВИНЦОВЫМ И АЛЮМИНИЕВЫМ ОБОЛОЧКАМ КАБЕЛЕЙ
| №№ геологич. выработок | Глубина отбора проб, м | Показатель ( над чертой ) и степень ( под чертой ) коррозионной
агрессивности по отношению к
|  |  | бетону |  | свинцовой оболочке |  | алюминиевой оболочке |  |  | арматуре в ж/б кон- струкциях
|  |  | SO4, | pH | гумус, | NO3, | pH | Cl, | Fe общ., | Cl,
|  |  | мг/кг |  | % | % |  | % | % | мг/кг
| 1 | 2 | 135.6 | 7 | 0.01004 | 0.0002 | 7 | 0.0153 | 5e-05 | 153
|  |  | неагрес | низкая | средняя | средняя | низкая | высокая | низкая | неагрес
| 5 | 2 | 120 | 6.8 | 0.0071 | 0.00018 | 6.8 | 0.0184 | 4e-05 | 184
|  |  | неагрес | низкая | низкая | средняя | низкая | высокая | низкая | неагрес
| 6 | 3 | 110.5 | 6.7 | 0.0113 | 0.00011 | 6.7 | 0.017 | 3e-05 | 170
|  |  | неагрес | низкая | средняя | средняя | низкая | высокая | низкая | неагрес
В соответствии с таблицей В.1 СП 28.13330.2012 по отношению к бетону нормальной проницаемости грунты неагрессивны. В соответствии с таблицей В.2 СП 28.13330.2012 по отношению к арматуре в железобетонных конструкциях неагрессивны. В соответствии с ГОСТ 9.602-2005 грунты характеризуются средней коррозионной агрессивностью по отношению к свинцовой оболочке кабеля, высокой коррозионной агрессивностью по отношению к алюминиевой оболочке кабеля.
Выполнил: Ануфриев А.П.
Проверил: Максимович В.Г.

## Корр
12 | 24 | 4
В соответствии с ГОСТ 9.602-2005 по отношению к стали грунты характеризуются
РЕЗУЛЬТАТЫ ОПРЕДЕЛЕНИЯ КОРРОЗИОННОЙ АГРЕССИВНОСТИ ГРУНТОВ
ПО ОТНОШЕНИЮ К СТАЛИ
| №№ геологич. выработок | Глубина отбора проб, м | Показатель (над чертой) и степень (под чертой)
коррозионной агрессивности грунтов
|  |  | Удельное электрическое | Плотность катодного
|  |  | сопротивление, Ом.м | тока, А/м2
| 1 | 2 | 27 | 0.15
|  |  | средняя | средняя
| 5 | 2 | 25 | 0.17
|  |  | средняя | средняя
| 6 | 3 | 20 | 0.19
|  |  | средняя | средняя
В соответствии с ГОСТ 9.602-2005 по отношению к стали грунты характеризуются
средней коррозионной агрессивностью
Выполнил: Ануфриев А.П.
Проверил: Максимович В.Г.