## Норм
15 | 42 | 7
Xн
X I
X II
Xн - нормативное значение
XI - для расчетов по несущей способности
XII - для расчетов по деформации
НОРМАТИВНЫЕ И РАСЧЕТНЫЕ ЗНАЧЕНИЯ ХАРАКТЕРИСТИК ГРУНТОВ
| Геологи- ческий индекс |  |  |  | Число пласти- чности | Прир. влаж- ность | Плотн. грунта, | Коэфф. порис- тости | Показатель консистенции | Показатели прочности |  | Модуль дефор- мации | Расч.сопротив. | Предел прчн. одн. сж. в воздушно-сухом состояни МПа | Предел прчн. одн. сж. в водонасыщенном состояни МПа
|  | Номенклатурное | № № | Хар-ка
|  | наименование грунтов | ИГЭ
[5 empty] | Ip | W | r, т/м3 | e | IL | j, град. | c, кПа | Е, МПа | Ro,КПа
| 1 | 2 | 3 | 4 | 5 | 6 | 7 | 8 | 9 | 11 | 12 | 13 | 14 | 15 | 16
|  | Насыпные грунты: пески, супеси, с примесью органических веществ |  | Xн
| t IV |  | 1 | X I | [8 empty] | 80
X II
|  | Насыпные грунты: пески, щебень известняка, с обломками кирпичей |  | Xн
| t IV |  | 1а | X I | [8 empty] | 150
X II
|  | Насыпные грунты: щебень известняка с песком |  | Xн
| t IV |  | 1б | X I | [8 empty] | 200
X II
|  | Суглинки легкие пылеватые полутвердые с гравием, галькой до 10% с прослоями и линзами песка мелкого |  | Xн | 0.088 | 0.16 | 2.17 | 0.435 | 0.07 | 26 | 47 | 34
| g III |  | 2 | X I |  |  | 2.17±0.10 |  |  | 22 | 31 |  | 350
|  |  |  | X II |  |  | 2.27 |  |  | 26 | 47
|  | Супеси твердые с гравием, галькой со щебнем известняка до 15% с прослоями и линзами песка мелкого |  | Xн | 0.06 | 0.11 | 2.25 | 0.328 | -0.14 | 30 | 21 | 32
| g III |  | 3 | X I |  |  | 2.25±0.11 |  |  | 20 | 14 |  | 300
|  |  |  | X II |  |  | 2.25 |  |  | 30 | 21
|  | Щебенистые грунты известняка с супесчаным твердым заполнителем до 35% |  | Xн |  | 0.07 | 2.31 | 0.316 |  | 21 | 15 | 32
| e O1 |  | 4 | X I |  |  | 2.31±0.10 |  |  | 18 | 10 |  | 400
|  |  |  | X II |  |  | 2.31 |  |  | 21 | 15
|  | Известняки светло-серые средней прочности, сильнотрещиноватые, слабовыветрелые, размягчаемые. |  | Xн |  | 0.035 | 2.53 | 0.55
| O1 |  | 5 | X I |  |  | 2.53±0.10 | [6 empty] | 41 | 30
|  |  |  | X II |  |  | 2.53
Xн - нормативное значение
XI - для расчетов по несущей способности
XII - для расчетов по деформации
Прочностные характеристики щебенистых грунтов приведены по заполнителю.
Прочностные характеристики и расчетное сопротивление приведены по СП 22.13330.2016 приложение В
Выполнил: Чемезов В.Г.
Проверил: Ануфриев А.П.